## 1449959 + 1449958 + 1449957 +..
Project | Project: 1449959 - 22139V1-Kade Binnenhaven Vlissingen - Matrix Slib/Waterbodem |  |  |  | click voor settings
Certificaten | 1449959 + 1449958 + 1449957 + 1449956
Toetsing | T.1 - Beoordeling kwaliteit van grond en bagger bij toepassing op of in de bodem
Toetsversie | BoToVa | 2000-01-03 |  |  | Toetsdatum: 7 maart 2023 12:12
Parameters |  |  | Toetsing |  |  | Monster | 7438806
2001-01-01 01:00
[6 empty] | Toetsoordeel | Klasse industrie
Analyse |  | Eenheid | AW | WO | IND | Ana.Res. | Std.Res. | T.Oordeel
Lutum/Humus
Organische stof |  | % (m/m ds) |  |  |  | 2.9 | 10
Lutum |  | % (m/m ds) |  |  |  | 4.2 | 25
Metalen ICP-AES
arseen (As) |  | mg/kg ds | 20 | 27 | 76 | 5 | 8.1 | -
barium (Ba) |  | mg/kg ds |  |  |  | < 20 | < 43 | @
cadmium (Cd) |  | mg/kg ds | 0.6 | 1.2 | 4.3 | < 0.2 | < 0.22 | -
chroom (Cr) |  | mg/kg ds | 55 | 62 | 180 | 13 | 22 | -
kobalt (Co) |  | mg/kg ds | 15 | 35 | 190 | < 3 | < 6.0 | -
koper (Cu) |  | mg/kg ds | 40 | 54 | 190 | 5.4 | 10 | -
kwik (Hg) (niet vluchtig) |  | mg/kg ds | 0.15 | 0.83 | 4.8 | 0.07 | 0.1 | -
lood (Pb) |  | mg/kg ds | 50 | 210 | 530 | < 10 | < 10 | -
molybdeen (Mo) |  | mg/kg ds | 1.5 | 88 | 190 | < 1.5 | < 1.0 | -
nikkel (Ni) |  | mg/kg ds | 35 | 39 | 100 | 6 | 15 | -
zink (Zn) |  | mg/kg ds | 140 | 200 | 720 | 32 | 67 | -
Chloride
oplosbaar chloride |  | mg/kg ds |  |  |  | 3600 | 3600 | @
Minerale olie
minerale olie (florisil clean-up) |  | mg/kg ds | 190 | 190 | 500 | 86 | 300 | IND
Polycyclische koolwaterstoffen
naftaleen |  | mg/kg ds |  |  |  | < 0.05 | < 0.035
fenantreen |  | mg/kg ds |  |  |  | 0.06 | 0.06
anthraceen |  | mg/kg ds |  |  |  | < 0.05 | < 0.035
fluoranteen |  | mg/kg ds |  |  |  | 0.13 | 0.13
benzo(a)antraceen |  | mg/kg ds |  |  |  | 0.08 | 0.08
chryseen |  | mg/kg ds |  |  |  | 0.12 | 0.12
benzo(k)fluoranteen |  | mg/kg ds |  |  |  | 0.07 | 0.07
benzo(a)pyreen |  | mg/kg ds |  |  |  | 0.1 | 0.1
benzo(ghi)peryleen |  | mg/kg ds |  |  |  | 0.08 | 0.08
indeno(1,2,3-cd)pyreen |  | mg/kg ds |  |  |  | 0.07 | 0.07
Sommaties
som PAK (10) |  | mg/kg ds | 1.5 | 6.8 | 40 | 0.78 | 0.78 | -
Polychloorbifenylen
PCB - 28 |  | mg/kg ds |  |  |  | < 0.001 | < 0.0024
PCB - 52 |  | mg/kg ds |  |  |  | < 0.001 | < 0.0024
PCB - 101 |  | mg/kg ds |  |  |  | < 0.001 | < 0.0024
PCB - 118 |  | mg/kg ds |  |  |  | < 0.001 | < 0.0024
PCB - 138 |  | mg/kg ds |  |  |  | < 0.001 | < 0.0024
PCB - 153 |  | mg/kg ds |  |  |  | < 0.001 | < 0.0024
PCB - 180 |  | mg/kg ds |  |  |  | < 0.001 | < 0.0024
Sommaties
som PCBs (7) |  | mg/kg ds | 0.02 | 0.04 | 0.5 | 0.005 | < 0.017 | -
Chloorfenolen
pentachloorfenol |  | mg/kg ds | 0.003 | 1.4 | 5 | < 0.003 | < 0.0072 | -
Organochloorbestrijdingsmiddelen
2,4-DDD (o,p-DDD) |  | mg/kg ds |  |  |  | < 0.001 | < 0.0024
4,4-DDD (p,p-DDD) |  | mg/kg ds |  |  |  | < 0.001 | < 0.0024
2,4-DDE (o,p-DDE) |  | mg/kg ds |  |  |  | < 0.001 | < 0.0024
4,4-DDE (p,p-DDE) |  | mg/kg ds |  |  |  | < 0.001 | < 0.0024
2,4-DDT (o,p-DDT) |  | mg/kg ds |  |  |  | < 0.001 | < 0.0024
4,4-DDT (p,p-DDT) |  | mg/kg ds |  |  |  | < 0.001 | < 0.0024
aldrin |  | mg/kg ds |  |  |  | < 0.001 | < 0.0024
dieldrin |  | mg/kg ds |  |  |  | < 0.001 | < 0.0024
endrin |  | mg/kg ds |  |  |  | < 0.001 | < 0.0024
telodrin |  | mg/kg ds |  |  |  | < 0.001 | < 0.0024
isodrin |  | mg/kg ds |  |  |  | < 0.001 | < 0.0024
heptachloor |  | mg/kg ds | 0.0007 | 0.0007 | 0.1 | < 0.001 | < 0.0024 | -
heptachloorepoxide (cis) |  | mg/kg ds |  |  |  | < 0.001 | < 0.0024
heptachloorepoxide (trans) |  | mg/kg ds |  |  |  | < 0.001 | < 0.0024
alfa-endosulfan |  | mg/kg ds | 0.0009 | 0.0009 | 0.1 | < 0.001 | < 0.0024 | -
endosulfansulfaat |  | mg/kg ds |  |  |  | < 0.002 | < 0.0048 | @
alfa - HCH |  | mg/kg ds | 0.001 | 0.001 | 0.5 | < 0.001 | < 0.0024 | -
beta - HCH |  | mg/kg ds | 0.002 | 0.002 | 0.5 | < 0.001 | < 0.0024 | -
gamma - HCH (lindaan) |  | mg/kg ds | 0.003 | 0.04 | 0.5 | < 0.001 | < 0.0024 | -
delta - HCH |  | mg/kg ds |  |  |  | < 0.001 | < 0.0024 | @
chloordaan (cis) |  | mg/kg ds |  |  |  | < 0.001 | < 0.0024
chloordaan (trans) |  | mg/kg ds |  |  |  | < 0.001 | < 0.0024
pentachloorbenzeen |  | mg/kg ds | 0.0025 | 0.0025 | 5 | < 0.001 | < 0.0024 | -
hexachloorbenzeen |  | mg/kg ds | 0.0085 | 0.027 | 1.4 | < 0.001 | < 0.0024 | -
hexachloorbutadieen |  | mg/kg ds | 0.003 |  |  | < 0.001 | < 0.0024 | -
Sommaties
som DDD |  | mg/kg ds | 0.02 | 0.84 | 34 | 0.001 | < 0.0048 | -
som DDE |  | mg/kg ds | 0.1 | 0.13 | 1.3 | 0.001 | < 0.0048 | -
som DDT |  | mg/kg ds | 0.2 | 0.2 | 1 | 0.001 | < 0.0048 | -
som drins (3) |  | mg/kg ds | 0.015 | 0.04 | 0.14 | 0.002 | < 0.0072 | -
som c/t heptachloorepoxide |  | mg/kg ds | 0.002 | 0.002 | 0.1 | 0.001 | < 0.0048 | -
som chloordaan |  | mg/kg ds | 0.002 | 0.002 | 0.1 | 0.001 | < 0.0048 | -
som OCBs (landbodem) |  | mg/kg ds | 0.4 |  |  | 0.015 | < 0.051 | -
GCMS - organotin verbindingen
tributyltin |  | mgSn/kg ds | 0.065 | 0.065 | 0.065 | < 0.004 | < 0.0097 | -
trifenyltin |  | mgSn/kg ds |  |  |  | < 0.004 | < 0.0097
GCMS - organotin verbindingen (som)
som TBT TFT |  | mgSn/kg ds | 0.15 |  |  | 0.015 | < 0.052 | -
Parameters |  |  | Toetsing |  |  | Monster | 7438808
2001-02-01 01:00
[6 empty] | Toetsoordeel | Altijd toepasbaar
Analyse |  | Eenheid | AW | WO | IND | Ana.Res. | Std.Res. | T.Oordeel
Lutum/Humus
Organische stof |  | % (m/m ds) |  |  |  | 3.4 | 10
Lutum |  | % (m/m ds) |  |  |  | 4.7 | 25
Metalen ICP-AES
arseen (As) |  | mg/kg ds | 20 | 27 | 76 | 5 | 7.9 | -
barium (Ba) |  | mg/kg ds |  |  |  | < 20 | < 41 | @
cadmium (Cd) |  | mg/kg ds | 0.6 | 1.2 | 4.3 | < 0.2 | < 0.22 | -
chroom (Cr) |  | mg/kg ds | 55 | 62 | 180 | 16 | 27 | -
kobalt (Co) |  | mg/kg ds | 15 | 35 | 190 | < 3 | < 5.7 | -
koper (Cu) |  | mg/kg ds | 40 | 54 | 190 | 7.6 | 14 | -
kwik (Hg) (niet vluchtig) |  | mg/kg ds | 0.15 | 0.83 | 4.8 | 0.05 | 0.07 | -
lood (Pb) |  | mg/kg ds | 50 | 210 | 530 | < 10 | < 10 | -
molybdeen (Mo) |  | mg/kg ds | 1.5 | 88 | 190 | < 1.5 | < 1.0 | -
nikkel (Ni) |  | mg/kg ds | 35 | 39 | 100 | 8 | 19 | -
zink (Zn) |  | mg/kg ds | 140 | 200 | 720 | 26 | 53 | -
Chloride
oplosbaar chloride |  | mg/kg ds |  |  |  | 4200 | 4200 | @
Minerale olie
minerale olie (florisil clean-up) |  | mg/kg ds | 190 | 190 | 500 | < 35 | < 72 | -
Polycyclische koolwaterstoffen
naftaleen |  | mg/kg ds |  |  |  | < 0.05 | < 0.035
fenantreen |  | mg/kg ds |  |  |  | < 0.05 | < 0.035
anthraceen |  | mg/kg ds |  |  |  | < 0.05 | < 0.035
fluoranteen |  | mg/kg ds |  |  |  | < 0.05 | < 0.035
benzo(a)antraceen |  | mg/kg ds |  |  |  | < 0.05 | < 0.035
chryseen |  | mg/kg ds |  |  |  | < 0.05 | < 0.035
benzo(k)fluoranteen |  | mg/kg ds |  |  |  | < 0.05 | < 0.035
benzo(a)pyreen |  | mg/kg ds |  |  |  | < 0.05 | < 0.035
benzo(ghi)peryleen |  | mg/kg ds |  |  |  | < 0.05 | < 0.035
indeno(1,2,3-cd)pyreen |  | mg/kg ds |  |  |  | < 0.05 | < 0.035
Sommaties
som PAK (10) |  | mg/kg ds | 1.5 | 6.8 | 40 | 0.35 | < 0.35 | -
Polychloorbifenylen
PCB - 28 |  | mg/kg ds |  |  |  | < 0.001 | < 0.0021
PCB - 52 |  | mg/kg ds |  |  |  | < 0.001 | < 0.0021
PCB - 101 |  | mg/kg ds |  |  |  | < 0.001 | < 0.0021
PCB - 118 |  | mg/kg ds |  |  |  | < 0.001 | < 0.0021
PCB - 138 |  | mg/kg ds |  |  |  | < 0.001 | < 0.0021
PCB - 153 |  | mg/kg ds |  |  |  | < 0.001 | < 0.0021
PCB - 180 |  | mg/kg ds |  |  |  | < 0.001 | < 0.0021
Sommaties
som PCBs (7) |  | mg/kg ds | 0.02 | 0.04 | 0.5 | 0.005 | < 0.014 | -
Chloorfenolen
pentachloorfenol |  | mg/kg ds | 0.003 | 1.4 | 5 | < 0.003 | < 0.0062 | -
Organochloorbestrijdingsmiddelen
2,4-DDD (o,p-DDD) |  | mg/kg ds |  |  |  | < 0.001 | < 0.0021
4,4-DDD (p,p-DDD) |  | mg/kg ds |  |  |  | < 0.001 | < 0.0021
2,4-DDE (o,p-DDE) |  | mg/kg ds |  |  |  | < 0.001 | < 0.0021
4,4-DDE (p,p-DDE) |  | mg/kg ds |  |  |  | < 0.001 | < 0.0021
2,4-DDT (o,p-DDT) |  | mg/kg ds |  |  |  | < 0.001 | < 0.0021
4,4-DDT (p,p-DDT) |  | mg/kg ds |  |  |  | < 0.001 | < 0.0021
aldrin |  | mg/kg ds |  |  |  | < 0.001 | < 0.0021
dieldrin |  | mg/kg ds |  |  |  | < 0.001 | < 0.0021
endrin |  | mg/kg ds |  |  |  | < 0.001 | < 0.0021
telodrin |  | mg/kg ds |  |  |  | < 0.001 | < 0.0021
isodrin |  | mg/kg ds |  |  |  | < 0.001 | < 0.0021
heptachloor |  | mg/kg ds | 0.0007 | 0.0007 | 0.1 | < 0.001 | < 0.0021 | -
heptachloorepoxide (cis) |  | mg/kg ds |  |  |  | < 0.001 | < 0.0021
heptachloorepoxide (trans) |  | mg/kg ds |  |  |  | < 0.001 | < 0.0021
alfa-endosulfan |  | mg/kg ds | 0.0009 | 0.0009 | 0.1 | < 0.001 | < 0.0021 | -
endosulfansulfaat |  | mg/kg ds |  |  |  | < 0.002 | < 0.0041 | @
alfa - HCH |  | mg/kg ds | 0.001 | 0.001 | 0.5 | < 0.001 | < 0.0021 | -
beta - HCH |  | mg/kg ds | 0.002 | 0.002 | 0.5 | < 0.001 | < 0.0021 | -
gamma - HCH (lindaan) |  | mg/kg ds | 0.003 | 0.04 | 0.5 | < 0.001 | < 0.0021 | -
delta - HCH |  | mg/kg ds |  |  |  | < 0.001 | < 0.0021 | @
chloordaan (cis) |  | mg/kg ds |  |  |  | < 0.001 | < 0.0021
chloordaan (trans) |  | mg/kg ds |  |  |  | < 0.001 | < 0.0021
pentachloorbenzeen |  | mg/kg ds | 0.0025 | 0.0025 | 5 | < 0.001 | < 0.0021 | -
hexachloorbenzeen |  | mg/kg ds | 0.0085 | 0.027 | 1.4 | < 0.001 | < 0.0021 | -
hexachloorbutadieen |  | mg/kg ds | 0.003 |  |  | < 0.001 | < 0.0021 | -
Sommaties
som DDD |  | mg/kg ds | 0.02 | 0.84 | 34 | 0.001 | < 0.0041 | -
som DDE |  | mg/kg ds | 0.1 | 0.13 | 1.3 | 0.001 | < 0.0041 | -
som DDT |  | mg/kg ds | 0.2 | 0.2 | 1 | 0.001 | < 0.0041 | -
som drins (3) |  | mg/kg ds | 0.015 | 0.04 | 0.14 | 0.002 | < 0.0062 | -
som c/t heptachloorepoxide |  | mg/kg ds | 0.002 | 0.002 | 0.1 | 0.001 | < 0.0041 | -
som chloordaan |  | mg/kg ds | 0.002 | 0.002 | 0.1 | 0.001 | < 0.0041 | -
som OCBs (landbodem) |  | mg/kg ds | 0.4 |  |  | 0.015 | < 0.043 | -
Parameters |  |  | Toetsing |  |  | Monster | 7438810
2001-03-01 01:00
[6 empty] | Toetsoordeel | Altijd toepasbaar
Analyse |  | Eenheid | AW | WO | IND | Ana.Res. | Std.Res. | T.Oordeel
Lutum/Humus
Organische stof |  | % (m/m ds) |  |  |  | 2.3 | 10
Lutum |  | % (m/m ds) |  |  |  | 1.4 | 25
Metalen ICP-AES
arseen (As) |  | mg/kg ds | 20 | 27 | 76 | < 4 | < 4.9 | -
barium (Ba) |  | mg/kg ds |  |  |  | < 20 | < 54 | @
cadmium (Cd) |  | mg/kg ds | 0.6 | 1.2 | 4.3 | < 0.2 | < 0.24 | -
chroom (Cr) |  | mg/kg ds | 55 | 62 | 180 | 13 | 24 | -
kobalt (Co) |  | mg/kg ds | 15 | 35 | 190 | < 3 | < 7.4 | -
koper (Cu) |  | mg/kg ds | 40 | 54 | 190 | < 5 | < 7.2 | -
kwik (Hg) (niet vluchtig) |  | mg/kg ds | 0.15 | 0.83 | 4.8 | < 0.05 | < 0.05 | -
lood (Pb) |  | mg/kg ds | 50 | 210 | 530 | < 10 | < 11 | -
molybdeen (Mo) |  | mg/kg ds | 1.5 | 88 | 190 | < 1.5 | < 1.0 | -
nikkel (Ni) |  | mg/kg ds | 35 | 39 | 100 | < 4 | < 8 | -
zink (Zn) |  | mg/kg ds | 140 | 200 | 720 | < 20 | < 33 | -
Chloride
oplosbaar chloride |  | mg/kg ds |  |  |  | 3200 | 3200 | @
Minerale olie
minerale olie (florisil clean-up) |  | mg/kg ds | 190 | 190 | 500 | < 35 | < 110 | -
Polycyclische koolwaterstoffen
naftaleen |  | mg/kg ds |  |  |  | 0.06 | 0.06
fenantreen |  | mg/kg ds |  |  |  | < 0.05 | < 0.035
anthraceen |  | mg/kg ds |  |  |  | < 0.05 | < 0.035
fluoranteen |  | mg/kg ds |  |  |  | < 0.05 | < 0.035
benzo(a)antraceen |  | mg/kg ds |  |  |  | < 0.05 | < 0.035
chryseen |  | mg/kg ds |  |  |  | < 0.05 | < 0.035
benzo(k)fluoranteen |  | mg/kg ds |  |  |  | < 0.05 | < 0.035
benzo(a)pyreen |  | mg/kg ds |  |  |  | < 0.05 | < 0.035
benzo(ghi)peryleen |  | mg/kg ds |  |  |  | < 0.05 | < 0.035
indeno(1,2,3-cd)pyreen |  | mg/kg ds |  |  |  | < 0.05 | < 0.035
Sommaties
som PAK (10) |  | mg/kg ds | 1.5 | 6.8 | 40 | 0.38 | 0.38 | -
Polychloorbifenylen
PCB - 28 |  | mg/kg ds |  |  |  | < 0.001 | < 0.0030
PCB - 52 |  | mg/kg ds |  |  |  | < 0.001 | < 0.0030
PCB - 101 |  | mg/kg ds |  |  |  | < 0.001 | < 0.0030
PCB - 118 |  | mg/kg ds |  |  |  | < 0.001 | < 0.0030
PCB - 138 |  | mg/kg ds |  |  |  | < 0.001 | < 0.0030
PCB - 153 |  | mg/kg ds |  |  |  | < 0.001 | < 0.0030
PCB - 180 |  | mg/kg ds |  |  |  | < 0.001 | < 0.0030
Sommaties
som PCBs (7) |  | mg/kg ds | 0.02 | 0.04 | 0.5 | 0.005 | < 0.021 | -
Chloorfenolen
pentachloorfenol |  | mg/kg ds | 0.003 | 1.4 | 5 | < 0.003 | < 0.0091 | -
Organochloorbestrijdingsmiddelen
2,4-DDD (o,p-DDD) |  | mg/kg ds |  |  |  | < 0.001 | < 0.0030
4,4-DDD (p,p-DDD) |  | mg/kg ds |  |  |  | < 0.001 | < 0.0030
2,4-DDE (o,p-DDE) |  | mg/kg ds |  |  |  | < 0.001 | < 0.0030
4,4-DDE (p,p-DDE) |  | mg/kg ds |  |  |  | < 0.001 | < 0.0030
2,4-DDT (o,p-DDT) |  | mg/kg ds |  |  |  | < 0.001 | < 0.0030
4,4-DDT (p,p-DDT) |  | mg/kg ds |  |  |  | < 0.001 | < 0.0030
aldrin |  | mg/kg ds |  |  |  | < 0.001 | < 0.0030
dieldrin |  | mg/kg ds |  |  |  | < 0.001 | < 0.0030
endrin |  | mg/kg ds |  |  |  | < 0.001 | < 0.0030
telodrin |  | mg/kg ds |  |  |  | < 0.001 | < 0.0030
isodrin |  | mg/kg ds |  |  |  | < 0.001 | < 0.0030
heptachloor |  | mg/kg ds | 0.0007 | 0.0007 | 0.1 | < 0.001 | < 0.0030 | -
heptachloorepoxide (cis) |  | mg/kg ds |  |  |  | < 0.001 | < 0.0030
heptachloorepoxide (trans) |  | mg/kg ds |  |  |  | < 0.001 | < 0.0030
alfa-endosulfan |  | mg/kg ds | 0.0009 | 0.0009 | 0.1 | < 0.001 | < 0.0030 | -
endosulfansulfaat |  | mg/kg ds |  |  |  | < 0.002 | < 0.0061 | @
alfa - HCH |  | mg/kg ds | 0.001 | 0.001 | 0.5 | < 0.001 | < 0.0030 | -
beta - HCH |  | mg/kg ds | 0.002 | 0.002 | 0.5 | < 0.001 | < 0.0030 | -
gamma - HCH (lindaan) |  | mg/kg ds | 0.003 | 0.04 | 0.5 | < 0.001 | < 0.0030 | -
delta - HCH |  | mg/kg ds |  |  |  | < 0.001 | < 0.0030 | @
chloordaan (cis) |  | mg/kg ds |  |  |  | < 0.001 | < 0.0030
chloordaan (trans) |  | mg/kg ds |  |  |  | < 0.001 | < 0.0030
pentachloorbenzeen |  | mg/kg ds | 0.0025 | 0.0025 | 5 | < 0.001 | < 0.0030 | -
hexachloorbenzeen |  | mg/kg ds | 0.0085 | 0.027 | 1.4 | < 0.001 | < 0.0030 | -
hexachloorbutadieen |  | mg/kg ds | 0.003 |  |  | < 0.001 | < 0.0030 | -
Sommaties
som DDD |  | mg/kg ds | 0.02 | 0.84 | 34 | 0.001 | < 0.0061 | -
som DDE |  | mg/kg ds | 0.1 | 0.13 | 1.3 | 0.001 | < 0.0061 | -
som DDT |  | mg/kg ds | 0.2 | 0.2 | 1 | 0.001 | < 0.0061 | -
som drins (3) |  | mg/kg ds | 0.015 | 0.04 | 0.14 | 0.002 | < 0.0091 | -
som c/t heptachloorepoxide |  | mg/kg ds | 0.002 | 0.002 | 0.1 | 0.001 | < 0.0061 | -
som chloordaan |  | mg/kg ds | 0.002 | 0.002 | 0.1 | 0.001 | < 0.0061 | -
som OCBs (landbodem) |  | mg/kg ds | 0.4 |  |  | 0.015 | < 0.064 | -
Parameters |  |  | Toetsing |  |  | Monster | 7438804
2001-01-03
[6 empty] | Toetsoordeel | Klasse industrie
Analyse |  | Eenheid | AW | WO | IND | Ana.Res. | Std.Res. | T.Oordeel
Lutum/Humus
Organische stof |  | % (m/m ds) |  |  |  | 15.8 | 10
Lutum |  | % (m/m ds) |  |  |  | 3.8 | 25
Metalen ICP-AES
arseen (As) |  | mg/kg ds | 20 | 27 | 76 | 12 | 15 | -
barium (Ba) |  | mg/kg ds |  |  |  | 67 | 210 | @
cadmium (Cd) |  | mg/kg ds | 0.6 | 1.2 | 4.3 | 0.48 | 0.5 | -
chroom (Cr) |  | mg/kg ds | 55 | 62 | 180 | 34 | 59 | WO
kobalt (Co) |  | mg/kg ds | 15 | 35 | 190 | 5.5 | 16 | WO
koper (Cu) |  | mg/kg ds | 40 | 54 | 190 | 140 | 190 | IND
kwik (Hg) (niet vluchtig) |  | mg/kg ds | 0.15 | 0.83 | 4.8 | 0.17 | 0.21 | WO
lood (Pb) |  | mg/kg ds | 50 | 210 | 530 | 100 | 120 | WO
molybdeen (Mo) |  | mg/kg ds | 1.5 | 88 | 190 | 2.4 | 2.4 | WO
nikkel (Ni) |  | mg/kg ds | 35 | 39 | 100 | 14 | 36 | WO
zink (Zn) |  | mg/kg ds | 140 | 200 | 720 | 400 | 660 | IND
Minerale olie
minerale olie (florisil clean-up) |  | mg/kg ds | 190 | 190 | 500 | 420 | 270 | IND
Polycyclische koolwaterstoffen
naftaleen |  | mg/kg ds |  |  |  | 0.19 | 0.12
fenantreen |  | mg/kg ds |  |  |  | 0.53 | 0.34
anthraceen |  | mg/kg ds |  |  |  | 0.17 | 0.11
fluoranteen |  | mg/kg ds |  |  |  | 0.73 | 0.46
benzo(a)antraceen |  | mg/kg ds |  |  |  | 0.41 | 0.26
chryseen |  | mg/kg ds |  |  |  | 0.46 | 0.29
benzo(k)fluoranteen |  | mg/kg ds |  |  |  | 0.24 | 0.15
benzo(a)pyreen |  | mg/kg ds |  |  |  | 0.4 | 0.25
benzo(ghi)peryleen |  | mg/kg ds |  |  |  | 0.28 | 0.18
indeno(1,2,3-cd)pyreen |  | mg/kg ds |  |  |  | 0.27 | 0.17
Sommaties
som PAK (10) |  | mg/kg ds | 1.5 | 6.8 | 40 | 3.7 | 2.3 | WO
Polychloorbifenylen
PCB - 28 |  | mg/kg ds |  |  |  | 0.001 | 0.00063
PCB - 52 |  | mg/kg ds |  |  |  | 0.002 | 0.0013
PCB - 101 |  | mg/kg ds |  |  |  | 0.011 | 0.007
PCB - 118 |  | mg/kg ds |  |  |  | 0.006 | 0.0038
PCB - 138 |  | mg/kg ds |  |  |  | 0.015 | 0.0095
PCB - 153 |  | mg/kg ds |  |  |  | 0.021 | 0.013
PCB - 180 |  | mg/kg ds |  |  |  | 0.015 | 0.0095
Sommaties
som PCBs (7) |  | mg/kg ds | 0.02 | 0.04 | 0.5 | 0.071 | 0.045 | IND
Chloorfenolen
pentachloorfenol |  | mg/kg ds | 0.003 | 1.4 | 5 | < 0.003 | < 0.0013 | -
Organochloorbestrijdingsmiddelen
2,4-DDD (o,p-DDD) |  | mg/kg ds |  |  |  | < 0.006 | 0.0027
4,4-DDD (p,p-DDD) |  | mg/kg ds |  |  |  | 0.003 | 0.0019
2,4-DDE (o,p-DDE) |  | mg/kg ds |  |  |  | < 0.001 | < 0.00044
4,4-DDE (p,p-DDE) |  | mg/kg ds |  |  |  | < 0.001 | < 0.00044
2,4-DDT (o,p-DDT) |  | mg/kg ds |  |  |  | < 0.001 | < 0.00044
4,4-DDT (p,p-DDT) |  | mg/kg ds |  |  |  | < 0.001 | < 0.00044
aldrin |  | mg/kg ds |  |  |  | < 0.001 | < 0.00044
dieldrin |  | mg/kg ds |  |  |  | < 0.001 | < 0.00044
endrin |  | mg/kg ds |  |  |  | < 0.001 | < 0.00044
telodrin |  | mg/kg ds |  |  |  | < 0.001 | < 0.00044
isodrin |  | mg/kg ds |  |  |  | < 0.001 | < 0.00044
heptachloor |  | mg/kg ds | 0.0007 | 0.0007 | 0.1 | < 0.001 | < 0.00044 | -
heptachloorepoxide (cis) |  | mg/kg ds |  |  |  | < 0.001 | < 0.00044
heptachloorepoxide (trans) |  | mg/kg ds |  |  |  | < 0.001 | < 0.00044
alfa-endosulfan |  | mg/kg ds | 0.0009 | 0.0009 | 0.1 | < 0.001 | < 0.00044 | -
endosulfansulfaat |  | mg/kg ds |  |  |  | < 0.002 | < 0.00089 | @
alfa - HCH |  | mg/kg ds | 0.001 | 0.001 | 0.5 | < 0.001 | < 0.00044 | -
beta - HCH |  | mg/kg ds | 0.002 | 0.002 | 0.5 | < 0.001 | < 0.00044 | -
gamma - HCH (lindaan) |  | mg/kg ds | 0.003 | 0.04 | 0.5 | < 0.001 | < 0.00044 | -
delta - HCH |  | mg/kg ds |  |  |  | < 0.001 | < 0.00044 | @
chloordaan (cis) |  | mg/kg ds |  |  |  | < 0.001 | < 0.00044
chloordaan (trans) |  | mg/kg ds |  |  |  | < 0.001 | < 0.00044
pentachloorbenzeen |  | mg/kg ds | 0.0025 | 0.0025 | 5 | < 0.001 | < 0.00044 | -
hexachloorbenzeen |  | mg/kg ds | 0.0085 | 0.027 | 1.4 | < 0.001 | < 0.00044 | -
hexachloorbutadieen |  | mg/kg ds | 0.003 |  |  | < 0.001 | < 0.00044 | -
Sommaties
som DDD |  | mg/kg ds | 0.02 | 0.84 | 34 | 0.007 | 0.0046 | -
som DDE |  | mg/kg ds | 0.1 | 0.13 | 1.3 | 0.001 | < 0.00089 | -
som DDT |  | mg/kg ds | 0.2 | 0.2 | 1 | 0.001 | < 0.00089 | -
som drins (3) |  | mg/kg ds | 0.015 | 0.04 | 0.14 | 0.002 | < 0.0013 | -
som c/t heptachloorepoxide |  | mg/kg ds | 0.002 | 0.002 | 0.1 | 0.001 | < 0.00089 | -
som chloordaan |  | mg/kg ds | 0.002 | 0.002 | 0.1 | 0.001 | < 0.00089 | -
som OCBs (landbodem) |  | mg/kg ds | 0.4 |  |  | 0.02 | 0.013 | -
Parameters |  |  | Toetsing |  |  | Monster | 7438800
2001-01-02
[6 empty] | Toetsoordeel | Niet Toepasbaar > industrie
Analyse |  | Eenheid | AW | WO | IND | Ana.Res. | Std.Res. | T.Oordeel
Lutum/Humus
Organische stof |  | % (m/m ds) |  |  |  | 21.3 | 10
Lutum |  | % (m/m ds) |  |  |  | 43.1 | 25
Metalen ICP-AES
arseen (As) |  | mg/kg ds | 20 | 27 | 76 | 41 | 29 | IND
barium (Ba) |  | mg/kg ds |  |  |  | 110 | 69 | @
cadmium (Cd) |  | mg/kg ds | 0.6 | 1.2 | 4.3 | 2.3 | 1.6 | IND
chroom (Cr) |  | mg/kg ds | 55 | 62 | 180 | 120 | 88 | IND
kobalt (Co) |  | mg/kg ds | 15 | 35 | 190 | 17 | 11 | -
koper (Cu) |  | mg/kg ds | 40 | 54 | 190 | 240 | 160 | IND
kwik (Hg) (niet vluchtig) |  | mg/kg ds | 0.15 | 0.83 | 4.8 | 1.5 | 1.2 | IND
lood (Pb) |  | mg/kg ds | 50 | 210 | 530 | 150 | 110 | WO
molybdeen (Mo) |  | mg/kg ds | 1.5 | 88 | 190 | 4.1 | 4.1 | WO
nikkel (Ni) |  | mg/kg ds | 35 | 39 | 100 | 51 | 34 | -
zink (Zn) |  | mg/kg ds | 140 | 200 | 720 | 690 | 460 | IND
Chloride
oplosbaar chloride |  | mg/kg ds |  |  |  | 19000 | 19000 | @
Minerale olie
minerale olie (florisil clean-up) |  | mg/kg ds | 190 | 190 | 500 | 1600 | 750 | NT
Polycyclische koolwaterstoffen
naftaleen |  | mg/kg ds |  |  |  | 7.7 | 3.6
fenantreen |  | mg/kg ds |  |  |  | 0.88 | 0.41
anthraceen |  | mg/kg ds |  |  |  | 0.58 | 0.27
fluoranteen |  | mg/kg ds |  |  |  | 2.4 | 1.1
benzo(a)antraceen |  | mg/kg ds |  |  |  | 0.98 | 0.46
chryseen |  | mg/kg ds |  |  |  | 1.3 | 0.61
benzo(k)fluoranteen |  | mg/kg ds |  |  |  | 0.98 | 0.46
benzo(a)pyreen |  | mg/kg ds |  |  |  | 1.2 | 0.56
benzo(ghi)peryleen |  | mg/kg ds |  |  |  | 0.81 | 0.38
indeno(1,2,3-cd)pyreen |  | mg/kg ds |  |  |  | 0.89 | 0.42
Sommaties
som PAK (10) |  | mg/kg ds | 1.5 | 6.8 | 40 | 18 | 8.3 | IND
Polychloorbifenylen
PCB - 28 |  | mg/kg ds |  |  |  | 0.005 | 0.0023
PCB - 52 |  | mg/kg ds |  |  |  | 0.017 | 0.008
PCB - 101 |  | mg/kg ds |  |  |  | 0.034 | 0.016
PCB - 118 |  | mg/kg ds |  |  |  | 0.025 | 0.012
PCB - 138 |  | mg/kg ds |  |  |  | 0.043 | 0.02
PCB - 153 |  | mg/kg ds |  |  |  | 0.053 | 0.025
PCB - 180 |  | mg/kg ds |  |  |  | 0.032 | 0.015
Sommaties
som PCBs (7) |  | mg/kg ds | 0.02 | 0.04 | 0.5 | 0.21 | 0.098 | IND
Chloorfenolen
pentachloorfenol |  | mg/kg ds | 0.003 | 1.4 | 5 | < 0.003 | < 0.00099 | -
Organochloorbestrijdingsmiddelen
2,4-DDD (o,p-DDD) |  | mg/kg ds |  |  |  | < 0.013 | 0.0043
4,4-DDD (p,p-DDD) |  | mg/kg ds |  |  |  | 0.003 | 0.0014
2,4-DDE (o,p-DDE) |  | mg/kg ds |  |  |  | < 0.001 | < 0.00033
4,4-DDE (p,p-DDE) |  | mg/kg ds |  |  |  | 0.004 | 0.0019
2,4-DDT (o,p-DDT) |  | mg/kg ds |  |  |  | < 0.001 | < 0.00033
4,4-DDT (p,p-DDT) |  | mg/kg ds |  |  |  | < 0.001 | < 0.00033
aldrin |  | mg/kg ds |  |  |  | < 0.001 | < 0.00033
dieldrin |  | mg/kg ds |  |  |  | 0.002 | 0.00094
endrin |  | mg/kg ds |  |  |  | 0.005 | 0.0023
telodrin |  | mg/kg ds |  |  |  | < 0.001 | < 0.00033
isodrin |  | mg/kg ds |  |  |  | < 0.001 | < 0.00033
heptachloor |  | mg/kg ds | 0.0007 | 0.0007 | 0.1 | < 0.001 | < 0.00033 | -
heptachloorepoxide (cis) |  | mg/kg ds |  |  |  | < 0.001 | < 0.00033
heptachloorepoxide (trans) |  | mg/kg ds |  |  |  | < 0.001 | < 0.00033
alfa-endosulfan |  | mg/kg ds | 0.0009 | 0.0009 | 0.1 | < 0.001 | < 0.00033 | -
endosulfansulfaat |  | mg/kg ds |  |  |  | < 0.002 | < 0.00066 | @
alfa - HCH |  | mg/kg ds | 0.001 | 0.001 | 0.5 | < 0.001 | < 0.00033 | -
beta - HCH |  | mg/kg ds | 0.002 | 0.002 | 0.5 | < 0.001 | < 0.00033 | -
gamma - HCH (lindaan) |  | mg/kg ds | 0.003 | 0.04 | 0.5 | < 0.001 | < 0.00033 | -
delta - HCH |  | mg/kg ds |  |  |  | < 0.001 | < 0.00033 | @
chloordaan (cis) |  | mg/kg ds |  |  |  | < 0.001 | < 0.00033
chloordaan (trans) |  | mg/kg ds |  |  |  | < 0.001 | < 0.00033
pentachloorbenzeen |  | mg/kg ds | 0.0025 | 0.0025 | 5 | 0.002 | 0.00094 | -
hexachloorbenzeen |  | mg/kg ds | 0.0085 | 0.027 | 1.4 | 0.001 | 0.00047 | -
hexachloorbutadieen |  | mg/kg ds | 0.003 |  |  | < 0.001 | < 0.00033 | -
Sommaties
som DDD |  | mg/kg ds | 0.02 | 0.84 | 34 | 0.012 | 0.0057 | -
som DDE |  | mg/kg ds | 0.1 | 0.13 | 1.3 | 0.005 | 0.0022 | -
som DDT |  | mg/kg ds | 0.2 | 0.2 | 1 | 0.001 | < 0.00066 | -
som drins (3) |  | mg/kg ds | 0.015 | 0.04 | 0.14 | 0.008 | 0.0036 | -
som c/t heptachloorepoxide |  | mg/kg ds | 0.002 | 0.002 | 0.1 | 0.001 | < 0.00066 | -
som chloordaan |  | mg/kg ds | 0.002 | 0.002 | 0.1 | 0.001 | < 0.00066 | -
som OCBs (landbodem) |  | mg/kg ds | 0.4 |  |  | 0.035 | 0.016 | -
GCMS - organotin verbindingen
tributyltin |  | mgSn/kg ds | 0.065 | 0.065 | 0.065 | 0.77 | 0.36 | NT
trifenyltin |  | mgSn/kg ds |  |  |  | < 0.004 | < 0.0013
GCMS - organotin verbindingen (som)
som TBT TFT |  | mgSn/kg ds | 0.15 |  |  | 1.9 | 0.89 | WO
Parameters |  |  | Toetsing |  |  | Monster | 7438802
2001-02-02
[6 empty] | Toetsoordeel | Niet Toepasbaar > industrie
Analyse |  | Eenheid | AW | WO | IND | Ana.Res. | Std.Res. | T.Oordeel
Lutum/Humus
Organische stof |  | % (m/m ds) |  |  |  | 6.6 | 10
Lutum |  | % (m/m ds) |  |  |  | 19.3 | 25
Metalen ICP-AES
arseen (As) |  | mg/kg ds | 20 | 27 | 76 | 15 | 17 | -
barium (Ba) |  | mg/kg ds |  |  |  | 42 | 51 | @
cadmium (Cd) |  | mg/kg ds | 0.6 | 1.2 | 4.3 | 0.68 | 0.79 | WO
chroom (Cr) |  | mg/kg ds | 55 | 62 | 180 | 46 | 52 | -
kobalt (Co) |  | mg/kg ds | 15 | 35 | 190 | 6.3 | 7.7 | -
koper (Cu) |  | mg/kg ds | 40 | 54 | 190 | 79 | 93 | IND
kwik (Hg) (niet vluchtig) |  | mg/kg ds | 0.15 | 0.83 | 4.8 | 0.37 | 0.4 | WO
lood (Pb) |  | mg/kg ds | 50 | 210 | 530 | 53 | 59 | WO
molybdeen (Mo) |  | mg/kg ds | 1.5 | 88 | 190 | 1.8 | 1.8 | WO
nikkel (Ni) |  | mg/kg ds | 35 | 39 | 100 | 18 | 22 | -
zink (Zn) |  | mg/kg ds | 140 | 200 | 720 | 270 | 320 | IND
Chloride
oplosbaar chloride |  | mg/kg ds |  |  |  | 21000 | 21000 | @
Minerale olie
minerale olie (florisil clean-up) |  | mg/kg ds | 190 | 190 | 500 | 480 | 730 | NT
Polycyclische koolwaterstoffen
naftaleen |  | mg/kg ds |  |  |  | 0.26 | 0.26
fenantreen |  | mg/kg ds |  |  |  | 0.49 | 0.49
anthraceen |  | mg/kg ds |  |  |  | 0.32 | 0.32
fluoranteen |  | mg/kg ds |  |  |  | 1.1 | 1.1
benzo(a)antraceen |  | mg/kg ds |  |  |  | 0.45 | 0.45
chryseen |  | mg/kg ds |  |  |  | 0.72 | 0.72
benzo(k)fluoranteen |  | mg/kg ds |  |  |  | 0.45 | 0.45
benzo(a)pyreen |  | mg/kg ds |  |  |  | 0.55 | 0.55
benzo(ghi)peryleen |  | mg/kg ds |  |  |  | 0.37 | 0.37
indeno(1,2,3-cd)pyreen |  | mg/kg ds |  |  |  | 0.34 | 0.34
Sommaties
som PAK (10) |  | mg/kg ds | 1.5 | 6.8 | 40 | 5 | 5 | WO
Polychloorbifenylen
PCB - 28 |  | mg/kg ds |  |  |  | 0.003 | 0.0045
PCB - 52 |  | mg/kg ds |  |  |  | 0.007 | 0.011
PCB - 101 |  | mg/kg ds |  |  |  | 0.01 | 0.015
PCB - 118 |  | mg/kg ds |  |  |  | 0.007 | 0.011
PCB - 138 |  | mg/kg ds |  |  |  | 0.012 | 0.018
PCB - 153 |  | mg/kg ds |  |  |  | 0.015 | 0.023
PCB - 180 |  | mg/kg ds |  |  |  | 0.008 | 0.012
Sommaties
som PCBs (7) |  | mg/kg ds | 0.02 | 0.04 | 0.5 | 0.062 | 0.094 | IND
Chloorfenolen
pentachloorfenol |  | mg/kg ds | 0.003 | 1.4 | 5 | < 0.003 | < 0.0032 | -
Organochloorbestrijdingsmiddelen
2,4-DDD (o,p-DDD) |  | mg/kg ds |  |  |  | < 0.001 | < 0.0011
4,4-DDD (p,p-DDD) |  | mg/kg ds |  |  |  | 0.002 | 0.003
2,4-DDE (o,p-DDE) |  | mg/kg ds |  |  |  | < 0.001 | < 0.0011
4,4-DDE (p,p-DDE) |  | mg/kg ds |  |  |  | 0.001 | 0.0015
2,4-DDT (o,p-DDT) |  | mg/kg ds |  |  |  | < 0.001 | < 0.0011
4,4-DDT (p,p-DDT) |  | mg/kg ds |  |  |  | < 0.001 | < 0.0011
aldrin |  | mg/kg ds |  |  |  | < 0.001 | < 0.0011
dieldrin |  | mg/kg ds |  |  |  | < 0.001 | < 0.0011
endrin |  | mg/kg ds |  |  |  | < 0.001 | < 0.0011
telodrin |  | mg/kg ds |  |  |  | < 0.001 | < 0.0011
isodrin |  | mg/kg ds |  |  |  | < 0.001 | < 0.0011
heptachloor |  | mg/kg ds | 0.0007 | 0.0007 | 0.1 | < 0.001 | < 0.0011 | -
heptachloorepoxide (cis) |  | mg/kg ds |  |  |  | < 0.001 | < 0.0011
heptachloorepoxide (trans) |  | mg/kg ds |  |  |  | < 0.001 | < 0.0011
alfa-endosulfan |  | mg/kg ds | 0.0009 | 0.0009 | 0.1 | < 0.001 | < 0.0011 | -
endosulfansulfaat |  | mg/kg ds |  |  |  | < 0.002 | < 0.0021 | @
alfa - HCH |  | mg/kg ds | 0.001 | 0.001 | 0.5 | < 0.001 | < 0.0011 | -
beta - HCH |  | mg/kg ds | 0.002 | 0.002 | 0.5 | < 0.001 | < 0.0011 | -
gamma - HCH (lindaan) |  | mg/kg ds | 0.003 | 0.04 | 0.5 | < 0.001 | < 0.0011 | -
delta - HCH |  | mg/kg ds |  |  |  | < 0.001 | < 0.0011 | @
chloordaan (cis) |  | mg/kg ds |  |  |  | < 0.001 | < 0.0011
chloordaan (trans) |  | mg/kg ds |  |  |  | < 0.001 | < 0.0011
pentachloorbenzeen |  | mg/kg ds | 0.0025 | 0.0025 | 5 | < 0.001 | < 0.0011 | -
hexachloorbenzeen |  | mg/kg ds | 0.0085 | 0.027 | 1.4 | < 0.001 | < 0.0011 | -
hexachloorbutadieen |  | mg/kg ds | 0.003 |  |  | < 0.001 | < 0.0011 | -
Sommaties
som DDD |  | mg/kg ds | 0.02 | 0.84 | 34 | 0.003 | 0.0041 | -
som DDE |  | mg/kg ds | 0.1 | 0.13 | 1.3 | 0.002 | 0.0026 | -
som DDT |  | mg/kg ds | 0.2 | 0.2 | 1 | 0.001 | < 0.0021 | -
som drins (3) |  | mg/kg ds | 0.015 | 0.04 | 0.14 | 0.002 | < 0.0032 | -
som c/t heptachloorepoxide |  | mg/kg ds | 0.002 | 0.002 | 0.1 | 0.001 | < 0.0021 | -
som chloordaan |  | mg/kg ds | 0.002 | 0.002 | 0.1 | 0.001 | < 0.0021 | -
som OCBs (landbodem) |  | mg/kg ds | 0.4 |  |  | 0.016 | 0.025 | -
GCMS - organotin verbindingen
tributyltin |  | mgSn/kg ds | 0.065 | 0.065 | 0.065 | 0.065 | 0.098 | NT
trifenyltin |  | mgSn/kg ds |  |  |  | < 0.004 | < 0.0042
GCMS - organotin verbindingen (som)
som TBT TFT |  | mgSn/kg ds | 0.15 |  |  | 0.17 | 0.25 | -
Parameters |  |  | Toetsing |  |  | Monster | 7438786
2001-01-01
[6 empty] | Toetsoordeel | Niet Toepasbaar > Interventiewaarde
Analyse |  | Eenheid | AW | WO | IND | Ana.Res. | Std.Res. | T.Oordeel
Lutum/Humus
Organische stof |  | % (m/m ds) |  |  |  | 8.6 | 10
Lutum |  | % (m/m ds) |  |  |  | 22.1 | 25
Metalen ICP-AES
arseen (As) |  | mg/kg ds | 20 | 27 | 76 | 22 | 23 | WO
barium (Ba) |  | mg/kg ds |  |  |  | 83 | 92 | @
cadmium (Cd) |  | mg/kg ds | 0.6 | 1.2 | 4.3 | 1.2 | 1.3 | IND
chroom (Cr) |  | mg/kg ds | 55 | 62 | 180 | 69 | 73 | IND
kobalt (Co) |  | mg/kg ds | 15 | 35 | 190 | 9.5 | 10 | -
koper (Cu) |  | mg/kg ds | 40 | 54 | 190 | 200 | 220 | NT>I
kwik (Hg) (niet vluchtig) |  | mg/kg ds | 0.15 | 0.83 | 4.8 | 1 | 1 | IND
lood (Pb) |  | mg/kg ds | 50 | 210 | 530 | 93 | 98 | WO
molybdeen (Mo) |  | mg/kg ds | 1.5 | 88 | 190 | 2.1 | 2.1 | WO
nikkel (Ni) |  | mg/kg ds | 35 | 39 | 100 | 31 | 34 | -
zink (Zn) |  | mg/kg ds | 140 | 200 | 720 | 340 | 370 | IND
Chloride
oplosbaar chloride |  | mg/kg ds |  |  |  | 29000 | 29000 | @
Minerale olie
minerale olie (florisil clean-up) |  | mg/kg ds | 190 | 190 | 500 | 490 | 570 | NT
Polycyclische koolwaterstoffen
naftaleen |  | mg/kg ds |  |  |  | 0.2 | 0.2
fenantreen |  | mg/kg ds |  |  |  | 0.98 | 0.98
anthraceen |  | mg/kg ds |  |  |  | 0.87 | 0.87
fluoranteen |  | mg/kg ds |  |  |  | 1.2 | 1.2
benzo(a)antraceen |  | mg/kg ds |  |  |  | 0.57 | 0.57
chryseen |  | mg/kg ds |  |  |  | 0.73 | 0.73
benzo(k)fluoranteen |  | mg/kg ds |  |  |  | 0.42 | 0.42
benzo(a)pyreen |  | mg/kg ds |  |  |  | 0.56 | 0.56
benzo(ghi)peryleen |  | mg/kg ds |  |  |  | 0.35 | 0.35
indeno(1,2,3-cd)pyreen |  | mg/kg ds |  |  |  | 0.31 | 0.31
Sommaties
som PAK (10) |  | mg/kg ds | 1.5 | 6.8 | 40 | 6.2 | 6.2 | WO
Polychloorbifenylen
PCB - 28 |  | mg/kg ds |  |  |  | 0.002 | 0.0023
PCB - 52 |  | mg/kg ds |  |  |  | 0.008 | 0.0093
PCB - 101 |  | mg/kg ds |  |  |  | 0.013 | 0.015
PCB - 118 |  | mg/kg ds |  |  |  | 0.009 | 0.01
PCB - 138 |  | mg/kg ds |  |  |  | 0.016 | 0.019
PCB - 153 |  | mg/kg ds |  |  |  | 0.021 | 0.024
PCB - 180 |  | mg/kg ds |  |  |  | 0.012 | 0.014
Sommaties
som PCBs (7) |  | mg/kg ds | 0.02 | 0.04 | 0.5 | 0.081 | 0.094 | IND
Chloorfenolen
pentachloorfenol |  | mg/kg ds | 0.003 | 1.4 | 5 | < 0.003 | < 0.0024 | -
Organochloorbestrijdingsmiddelen
2,4-DDD (o,p-DDD) |  | mg/kg ds |  |  |  | < 0.001 | < 0.00081
4,4-DDD (p,p-DDD) |  | mg/kg ds |  |  |  | < 0.001 | < 0.00081
2,4-DDE (o,p-DDE) |  | mg/kg ds |  |  |  | < 0.001 | < 0.00081
4,4-DDE (p,p-DDE) |  | mg/kg ds |  |  |  | < 0.001 | < 0.00081
2,4-DDT (o,p-DDT) |  | mg/kg ds |  |  |  | < 0.001 | < 0.00081
4,4-DDT (p,p-DDT) |  | mg/kg ds |  |  |  | < 0.001 | < 0.00081
aldrin |  | mg/kg ds |  |  |  | < 0.001 | < 0.00081
dieldrin |  | mg/kg ds |  |  |  | < 0.001 | < 0.00081
endrin |  | mg/kg ds |  |  |  | < 0.002 | 0.0016
telodrin |  | mg/kg ds |  |  |  | < 0.001 | < 0.00081
isodrin |  | mg/kg ds |  |  |  | < 0.001 | < 0.00081
heptachloor |  | mg/kg ds | 0.0007 | 0.0007 | 0.1 | < 0.001 | < 0.00081 | -
heptachloorepoxide (cis) |  | mg/kg ds |  |  |  | < 0.001 | < 0.00081
heptachloorepoxide (trans) |  | mg/kg ds |  |  |  | < 0.001 | < 0.00081
alfa-endosulfan |  | mg/kg ds | 0.0009 | 0.0009 | 0.1 | < 0.001 | < 0.00081 | -
endosulfansulfaat |  | mg/kg ds |  |  |  | < 0.002 | < 0.0016 | @
alfa - HCH |  | mg/kg ds | 0.001 | 0.001 | 0.5 | < 0.001 | < 0.00081 | -
beta - HCH |  | mg/kg ds | 0.002 | 0.002 | 0.5 | < 0.001 | < 0.00081 | -
gamma - HCH (lindaan) |  | mg/kg ds | 0.003 | 0.04 | 0.5 | < 0.001 | < 0.00081 | -
delta - HCH |  | mg/kg ds |  |  |  | < 0.001 | < 0.00081 | @
chloordaan (cis) |  | mg/kg ds |  |  |  | < 0.001 | < 0.00081
chloordaan (trans) |  | mg/kg ds |  |  |  | < 0.001 | < 0.00081
pentachloorbenzeen |  | mg/kg ds | 0.0025 | 0.0025 | 5 | < 0.001 | < 0.00081 | -
hexachloorbenzeen |  | mg/kg ds | 0.0085 | 0.027 | 1.4 | < 0.001 | < 0.00081 | -
hexachloorbutadieen |  | mg/kg ds | 0.003 |  |  | < 0.001 | < 0.00081 | -
Sommaties
som DDD |  | mg/kg ds | 0.02 | 0.84 | 34 | 0.001 | < 0.0016 | -
som DDE |  | mg/kg ds | 0.1 | 0.13 | 1.3 | 0.001 | < 0.0016 | -
som DDT |  | mg/kg ds | 0.2 | 0.2 | 1 | 0.001 | < 0.0016 | -
som drins (3) |  | mg/kg ds | 0.015 | 0.04 | 0.14 | 0.003 | 0.0033 | -
som c/t heptachloorepoxide |  | mg/kg ds | 0.002 | 0.002 | 0.1 | 0.001 | < 0.0016 | -
som chloordaan |  | mg/kg ds | 0.002 | 0.002 | 0.1 | 0.001 | < 0.0016 | -
som OCBs (landbodem) |  | mg/kg ds | 0.4 |  |  | 0.015 | 0.018 | -
GCMS - organotin verbindingen
tributyltin |  | mgSn/kg ds | 0.065 | 0.065 | 0.065 | 0.056 | 0.065 | NT
trifenyltin |  | mgSn/kg ds |  |  |  | < 0.004 | < 0.0033
GCMS - organotin verbindingen (som)
som TBT TFT |  | mgSn/kg ds | 0.15 |  |  | 0.14 | 0.17 | -
Parameters |  |  | Toetsing |  |  | Monster | 7438788
2001-02-01
[6 empty] | Toetsoordeel | Niet Toepasbaar > industrie
Analyse |  | Eenheid | AW | WO | IND | Ana.Res. | Std.Res. | T.Oordeel
Lutum/Humus
Organische stof |  | % (m/m ds) |  |  |  | 8 | 10
Lutum |  | % (m/m ds) |  |  |  | 19.9 | 25
Metalen ICP-AES
arseen (As) |  | mg/kg ds | 20 | 27 | 76 | 17 | 19 | -
barium (Ba) |  | mg/kg ds |  |  |  | 51 | 61 | @
cadmium (Cd) |  | mg/kg ds | 0.6 | 1.2 | 4.3 | 0.84 | 0.93 | WO
chroom (Cr) |  | mg/kg ds | 55 | 62 | 180 | 54 | 60 | WO
kobalt (Co) |  | mg/kg ds | 15 | 35 | 190 | 7.6 | 9 | -
koper (Cu) |  | mg/kg ds | 40 | 54 | 190 | 69 | 78 | IND
kwik (Hg) (niet vluchtig) |  | mg/kg ds | 0.15 | 0.83 | 4.8 | 0.41 | 0.44 | WO
lood (Pb) |  | mg/kg ds | 50 | 210 | 530 | 65 | 71 | WO
molybdeen (Mo) |  | mg/kg ds | 1.5 | 88 | 190 | < 1.5 | < 1.0 | -
nikkel (Ni) |  | mg/kg ds | 35 | 39 | 100 | 21 | 25 | -
zink (Zn) |  | mg/kg ds | 140 | 200 | 720 | 280 | 320 | IND
Chloride
oplosbaar chloride |  | mg/kg ds |  |  |  | 17000 | 17000 | @
Minerale olie
minerale olie (florisil clean-up) |  | mg/kg ds | 190 | 190 | 500 | 720 | 900 | NT
Polycyclische koolwaterstoffen
naftaleen |  | mg/kg ds |  |  |  | 0.15 | 0.15
fenantreen |  | mg/kg ds |  |  |  | 0.96 | 0.96
anthraceen |  | mg/kg ds |  |  |  | 0.56 | 0.56
fluoranteen |  | mg/kg ds |  |  |  | 2.1 | 2.1
benzo(a)antraceen |  | mg/kg ds |  |  |  | 0.86 | 0.86
chryseen |  | mg/kg ds |  |  |  | 1.2 | 1.2
benzo(k)fluoranteen |  | mg/kg ds |  |  |  | 0.77 | 0.77
benzo(a)pyreen |  | mg/kg ds |  |  |  | 1.1 | 1.1
benzo(ghi)peryleen |  | mg/kg ds |  |  |  | 0.82 | 0.82
indeno(1,2,3-cd)pyreen |  | mg/kg ds |  |  |  | 0.71 | 0.71
Sommaties
som PAK (10) |  | mg/kg ds | 1.5 | 6.8 | 40 | 9.2 | 9.2 | IND
Polychloorbifenylen
PCB - 28 |  | mg/kg ds |  |  |  | 0.001 | 0.0012
PCB - 52 |  | mg/kg ds |  |  |  | 0.006 | 0.0075
PCB - 101 |  | mg/kg ds |  |  |  | 0.008 | 0.01
PCB - 118 |  | mg/kg ds |  |  |  | 0.006 | 0.0075
PCB - 138 |  | mg/kg ds |  |  |  | 0.007 | 0.0088
PCB - 153 |  | mg/kg ds |  |  |  | 0.011 | 0.014
PCB - 180 |  | mg/kg ds |  |  |  | 0.005 | 0.0062
Sommaties
som PCBs (7) |  | mg/kg ds | 0.02 | 0.04 | 0.5 | 0.044 | 0.055 | IND
Chloorfenolen
pentachloorfenol |  | mg/kg ds | 0.003 | 1.4 | 5 | < 0.003 | < 0.0026 | -
Organochloorbestrijdingsmiddelen
2,4-DDD (o,p-DDD) |  | mg/kg ds |  |  |  | < 0.004 | 0.0035
4,4-DDD (p,p-DDD) |  | mg/kg ds |  |  |  | 0.001 | 0.0012
2,4-DDE (o,p-DDE) |  | mg/kg ds |  |  |  | < 0.001 | < 0.00088
4,4-DDE (p,p-DDE) |  | mg/kg ds |  |  |  | < 0.001 | < 0.00088
2,4-DDT (o,p-DDT) |  | mg/kg ds |  |  |  | < 0.001 | < 0.00088
4,4-DDT (p,p-DDT) |  | mg/kg ds |  |  |  | < 0.001 | < 0.00088
aldrin |  | mg/kg ds |  |  |  | < 0.001 | < 0.00088
dieldrin |  | mg/kg ds |  |  |  | < 0.001 | < 0.00088
endrin |  | mg/kg ds |  |  |  | < 0.002 | 0.0018
telodrin |  | mg/kg ds |  |  |  | < 0.001 | < 0.00088
isodrin |  | mg/kg ds |  |  |  | < 0.001 | < 0.00088
heptachloor |  | mg/kg ds | 0.0007 | 0.0007 | 0.1 | < 0.001 | < 0.00088 | -
heptachloorepoxide (cis) |  | mg/kg ds |  |  |  | < 0.001 | < 0.00088
heptachloorepoxide (trans) |  | mg/kg ds |  |  |  | < 0.001 | < 0.00088
alfa-endosulfan |  | mg/kg ds | 0.0009 | 0.0009 | 0.1 | < 0.001 | < 0.00088 | -
endosulfansulfaat |  | mg/kg ds |  |  |  | < 0.002 | < 0.0018 | @
alfa - HCH |  | mg/kg ds | 0.001 | 0.001 | 0.5 | < 0.001 | < 0.00088 | -
beta - HCH |  | mg/kg ds | 0.002 | 0.002 | 0.5 | < 0.001 | < 0.00088 | -
gamma - HCH (lindaan) |  | mg/kg ds | 0.003 | 0.04 | 0.5 | < 0.001 | < 0.00088 | -
delta - HCH |  | mg/kg ds |  |  |  | < 0.001 | < 0.00088 | @
chloordaan (cis) |  | mg/kg ds |  |  |  | < 0.001 | < 0.00088
chloordaan (trans) |  | mg/kg ds |  |  |  | < 0.001 | < 0.00088
pentachloorbenzeen |  | mg/kg ds | 0.0025 | 0.0025 | 5 | < 0.001 | < 0.00088 | -
hexachloorbenzeen |  | mg/kg ds | 0.0085 | 0.027 | 1.4 | < 0.001 | < 0.00088 | -
hexachloorbutadieen |  | mg/kg ds | 0.003 |  |  | < 0.001 | < 0.00088 | -
Sommaties
som DDD |  | mg/kg ds | 0.02 | 0.84 | 34 | 0.004 | 0.0048 | -
som DDE |  | mg/kg ds | 0.1 | 0.13 | 1.3 | 0.001 | < 0.0018 | -
som DDT |  | mg/kg ds | 0.2 | 0.2 | 1 | 0.001 | < 0.0018 | -
som drins (3) |  | mg/kg ds | 0.015 | 0.04 | 0.14 | 0.003 | 0.0035 | -
som c/t heptachloorepoxide |  | mg/kg ds | 0.002 | 0.002 | 0.1 | 0.001 | < 0.0018 | -
som chloordaan |  | mg/kg ds | 0.002 | 0.002 | 0.1 | 0.001 | < 0.0018 | -
som OCBs (landbodem) |  | mg/kg ds | 0.4 |  |  | 0.018 | 0.022 | -
GCMS - organotin verbindingen
tributyltin |  | mgSn/kg ds | 0.065 | 0.065 | 0.065 | 0.18 | 0.22 | NT
trifenyltin |  | mgSn/kg ds |  |  |  | < 0.004 | < 0.0035
GCMS - organotin verbindingen (som)
som TBT TFT |  | mgSn/kg ds | 0.15 |  |  | 0.45 | 0.56 | WO
Parameters |  |  | Toetsing |  |  | Monster | 7438790
2001-03-01
[6 empty] | Toetsoordeel | Niet Toepasbaar > industrie
Analyse |  | Eenheid | AW | WO | IND | Ana.Res. | Std.Res. | T.Oordeel
Lutum/Humus
Organische stof |  | % (m/m ds) |  |  |  | 7.8 | 10
Lutum |  | % (m/m ds) |  |  |  | 21.4 | 25
Metalen ICP-AES
arseen (As) |  | mg/kg ds | 20 | 27 | 76 | 19 | 21 | WO
barium (Ba) |  | mg/kg ds |  |  |  | 61 | 69 | @
cadmium (Cd) |  | mg/kg ds | 0.6 | 1.2 | 4.3 | 0.79 | 0.87 | WO
chroom (Cr) |  | mg/kg ds | 55 | 62 | 180 | 52 | 56 | WO
kobalt (Co) |  | mg/kg ds | 15 | 35 | 190 | 7.4 | 8.3 | -
koper (Cu) |  | mg/kg ds | 40 | 54 | 190 | 140 | 150 | IND
kwik (Hg) (niet vluchtig) |  | mg/kg ds | 0.15 | 0.83 | 4.8 | 0.81 | 0.86 | IND
lood (Pb) |  | mg/kg ds | 50 | 210 | 530 | 74 | 79 | WO
molybdeen (Mo) |  | mg/kg ds | 1.5 | 88 | 190 | < 1.5 | < 1.0 | -
nikkel (Ni) |  | mg/kg ds | 35 | 39 | 100 | 21 | 23 | -
zink (Zn) |  | mg/kg ds | 140 | 200 | 720 | 240 | 270 | IND
Chloride
oplosbaar chloride |  | mg/kg ds |  |  |  | 15000 | 15000 | @
Minerale olie
minerale olie (florisil clean-up) |  | mg/kg ds | 190 | 190 | 500 | 690 | 880 | NT
Polycyclische koolwaterstoffen
naftaleen |  | mg/kg ds |  |  |  | 0.31 | 0.31
fenantreen |  | mg/kg ds |  |  |  | 0.92 | 0.92
anthraceen |  | mg/kg ds |  |  |  | 0.48 | 0.48
fluoranteen |  | mg/kg ds |  |  |  | 3 | 3
benzo(a)antraceen |  | mg/kg ds |  |  |  | 1.3 | 1.3
chryseen |  | mg/kg ds |  |  |  | 1.6 | 1.6
benzo(k)fluoranteen |  | mg/kg ds |  |  |  | 0.64 | 0.64
benzo(a)pyreen |  | mg/kg ds |  |  |  | 1.2 | 1.2
benzo(ghi)peryleen |  | mg/kg ds |  |  |  | 0.88 | 0.88
indeno(1,2,3-cd)pyreen |  | mg/kg ds |  |  |  | 1.1 | 1.1
Sommaties
som PAK (10) |  | mg/kg ds | 1.5 | 6.8 | 40 | 11 | 11 | IND
Polychloorbifenylen
PCB - 28 |  | mg/kg ds |  |  |  | 0.006 | 0.0077
PCB - 52 |  | mg/kg ds |  |  |  | 0.013 | 0.017
PCB - 101 |  | mg/kg ds |  |  |  | 0.026 | 0.033
PCB - 118 |  | mg/kg ds |  |  |  | 0.022 | 0.028
PCB - 138 |  | mg/kg ds |  |  |  | 0.033 | 0.042
PCB - 153 |  | mg/kg ds |  |  |  | 0.04 | 0.051
PCB - 180 |  | mg/kg ds |  |  |  | 0.022 | 0.028
Sommaties
som PCBs (7) |  | mg/kg ds | 0.02 | 0.04 | 0.5 | 0.16 | 0.21 | IND
Chloorfenolen
pentachloorfenol |  | mg/kg ds | 0.003 | 1.4 | 5 | < 0.003 | < 0.0027 | -
Organochloorbestrijdingsmiddelen
2,4-DDD (o,p-DDD) |  | mg/kg ds |  |  |  | < 0.013 | 0.012
4,4-DDD (p,p-DDD) |  | mg/kg ds |  |  |  | 0.002 | 0.0026
2,4-DDE (o,p-DDE) |  | mg/kg ds |  |  |  | < 0.001 | < 0.00090
4,4-DDE (p,p-DDE) |  | mg/kg ds |  |  |  | 0.002 | 0.0026
2,4-DDT (o,p-DDT) |  | mg/kg ds |  |  |  | < 0.001 | < 0.00090
4,4-DDT (p,p-DDT) |  | mg/kg ds |  |  |  | < 0.001 | < 0.00090
aldrin |  | mg/kg ds |  |  |  | < 0.001 | < 0.00090
dieldrin |  | mg/kg ds |  |  |  | < 0.001 | < 0.00090
endrin |  | mg/kg ds |  |  |  | < 0.001 | < 0.00090
telodrin |  | mg/kg ds |  |  |  | < 0.001 | < 0.00090
isodrin |  | mg/kg ds |  |  |  | < 0.001 | < 0.00090
heptachloor |  | mg/kg ds | 0.0007 | 0.0007 | 0.1 | < 0.001 | < 0.00090 | -
heptachloorepoxide (cis) |  | mg/kg ds |  |  |  | < 0.001 | < 0.00090
heptachloorepoxide (trans) |  | mg/kg ds |  |  |  | < 0.001 | < 0.00090
alfa-endosulfan |  | mg/kg ds | 0.0009 | 0.0009 | 0.1 | < 0.001 | < 0.00090 | -
endosulfansulfaat |  | mg/kg ds |  |  |  | < 0.002 | < 0.0018 | @
alfa - HCH |  | mg/kg ds | 0.001 | 0.001 | 0.5 | < 0.001 | < 0.00090 | -
beta - HCH |  | mg/kg ds | 0.002 | 0.002 | 0.5 | < 0.001 | < 0.00090 | -
gamma - HCH (lindaan) |  | mg/kg ds | 0.003 | 0.04 | 0.5 | < 0.001 | < 0.00090 | -
delta - HCH |  | mg/kg ds |  |  |  | < 0.001 | < 0.00090 | @
chloordaan (cis) |  | mg/kg ds |  |  |  | < 0.001 | < 0.00090
chloordaan (trans) |  | mg/kg ds |  |  |  | < 0.001 | < 0.00090
pentachloorbenzeen |  | mg/kg ds | 0.0025 | 0.0025 | 5 | < 0.001 | < 0.00090 | -
hexachloorbenzeen |  | mg/kg ds | 0.0085 | 0.027 | 1.4 | < 0.001 | < 0.00090 | -
hexachloorbutadieen |  | mg/kg ds | 0.003 |  |  | < 0.001 | < 0.00090 | -
Sommaties
som DDD |  | mg/kg ds | 0.02 | 0.84 | 34 | 0.011 | 0.014 | -
som DDE |  | mg/kg ds | 0.1 | 0.13 | 1.3 | 0.003 | 0.0035 | -
som DDT |  | mg/kg ds | 0.2 | 0.2 | 1 | 0.001 | < 0.0018 | -
som drins (3) |  | mg/kg ds | 0.015 | 0.04 | 0.14 | 0.002 | < 0.0027 | -
som c/t heptachloorepoxide |  | mg/kg ds | 0.002 | 0.002 | 0.1 | 0.001 | < 0.0018 | -
som chloordaan |  | mg/kg ds | 0.002 | 0.002 | 0.1 | 0.001 | < 0.0018 | -
som OCBs (landbodem) |  | mg/kg ds | 0.4 |  |  | 0.026 | 0.033 | -
Parameters |  |  | Toetsing |  |  | Monster | 7438792
2001-04-01
[6 empty] | Toetsoordeel | Niet Toepasbaar > industrie
Analyse |  | Eenheid | AW | WO | IND | Ana.Res. | Std.Res. | T.Oordeel
Lutum/Humus
Organische stof |  | % (m/m ds) |  |  |  | 6.4 | 10
Lutum |  | % (m/m ds) |  |  |  | 15.3 | 25
Metalen ICP-AES
arseen (As) |  | mg/kg ds | 20 | 27 | 76 | 12 | 15 | -
barium (Ba) |  | mg/kg ds |  |  |  | 53 | 77 | @
cadmium (Cd) |  | mg/kg ds | 0.6 | 1.2 | 4.3 | 0.5 | 0.61 | WO
chroom (Cr) |  | mg/kg ds | 55 | 62 | 180 | 38 | 47 | -
kobalt (Co) |  | mg/kg ds | 15 | 35 | 190 | 5.3 | 7.6 | -
koper (Cu) |  | mg/kg ds | 40 | 54 | 190 | 55 | 71 | IND
kwik (Hg) (niet vluchtig) |  | mg/kg ds | 0.15 | 0.83 | 4.8 | 0.35 | 0.4 | WO
lood (Pb) |  | mg/kg ds | 50 | 210 | 530 | 36 | 43 | -
molybdeen (Mo) |  | mg/kg ds | 1.5 | 88 | 190 | < 1.5 | < 1.0 | -
nikkel (Ni) |  | mg/kg ds | 35 | 39 | 100 | 19 | 26 | -
zink (Zn) |  | mg/kg ds | 140 | 200 | 720 | 130 | 170 | WO
Chloride
oplosbaar chloride |  | mg/kg ds |  |  |  | 15000 | 15000 | @
Minerale olie
minerale olie (florisil clean-up) |  | mg/kg ds | 190 | 190 | 500 | 930 | 1500 | NT
Polycyclische koolwaterstoffen
naftaleen |  | mg/kg ds |  |  |  | 17 | 17
fenantreen |  | mg/kg ds |  |  |  | 7.6 | 7.6
anthraceen |  | mg/kg ds |  |  |  | 1.4 | 1.4
fluoranteen |  | mg/kg ds |  |  |  | 3.2 | 3.2
benzo(a)antraceen |  | mg/kg ds |  |  |  | 1.5 | 1.5
chryseen |  | mg/kg ds |  |  |  | 1.7 | 1.7
benzo(k)fluoranteen |  | mg/kg ds |  |  |  | 0.54 | 0.54
benzo(a)pyreen |  | mg/kg ds |  |  |  | 1.2 | 1.2
benzo(ghi)peryleen |  | mg/kg ds |  |  |  | 0.8 | 0.8
indeno(1,2,3-cd)pyreen |  | mg/kg ds |  |  |  | 0.95 | 0.95
Sommaties
som PAK (10) |  | mg/kg ds | 1.5 | 6.8 | 40 | 36 | 36 | IND
Polychloorbifenylen
PCB - 28 |  | mg/kg ds |  |  |  | 0.005 | 0.0078
PCB - 52 |  | mg/kg ds |  |  |  | 0.024 | 0.038
PCB - 101 |  | mg/kg ds |  |  |  | 0.022 | 0.034
PCB - 118 |  | mg/kg ds |  |  |  | 0.016 | 0.025
PCB - 138 |  | mg/kg ds |  |  |  | 0.023 | 0.036
PCB - 153 |  | mg/kg ds |  |  |  | 0.027 | 0.042
PCB - 180 |  | mg/kg ds |  |  |  | 0.015 | 0.023
Sommaties
som PCBs (7) |  | mg/kg ds | 0.02 | 0.04 | 0.5 | 0.13 | 0.21 | IND
Chloorfenolen
pentachloorfenol |  | mg/kg ds | 0.003 | 1.4 | 5 | < 0.042 | 0.046 | WO
Organochloorbestrijdingsmiddelen
2,4-DDD (o,p-DDD) |  | mg/kg ds |  |  |  | < 0.01 | 0.011
4,4-DDD (p,p-DDD) |  | mg/kg ds |  |  |  | 0.003 | 0.0047
2,4-DDE (o,p-DDE) |  | mg/kg ds |  |  |  | < 0.001 | < 0.0011
4,4-DDE (p,p-DDE) |  | mg/kg ds |  |  |  | 0.004 | 0.0062
2,4-DDT (o,p-DDT) |  | mg/kg ds |  |  |  | < 0.001 | < 0.0011
4,4-DDT (p,p-DDT) |  | mg/kg ds |  |  |  | < 0.001 | < 0.0011
aldrin |  | mg/kg ds |  |  |  | < 0.001 | < 0.0011
dieldrin |  | mg/kg ds |  |  |  | < 0.001 | < 0.0011
endrin |  | mg/kg ds |  |  |  | < 0.001 | < 0.0011
telodrin |  | mg/kg ds |  |  |  | < 0.001 | < 0.0011
isodrin |  | mg/kg ds |  |  |  | < 0.001 | < 0.0011
heptachloor |  | mg/kg ds | 0.0007 | 0.0007 | 0.1 | < 0.001 | < 0.0011 | -
heptachloorepoxide (cis) |  | mg/kg ds |  |  |  | < 0.001 | < 0.0011
heptachloorepoxide (trans) |  | mg/kg ds |  |  |  | < 0.001 | < 0.0011
alfa-endosulfan |  | mg/kg ds | 0.0009 | 0.0009 | 0.1 | < 0.001 | < 0.0011 | -
endosulfansulfaat |  | mg/kg ds |  |  |  | < 0.002 | < 0.0022 | @
alfa - HCH |  | mg/kg ds | 0.001 | 0.001 | 0.5 | < 0.001 | < 0.0011 | -
beta - HCH |  | mg/kg ds | 0.002 | 0.002 | 0.5 | < 0.001 | < 0.0011 | -
gamma - HCH (lindaan) |  | mg/kg ds | 0.003 | 0.04 | 0.5 | < 0.001 | < 0.0011 | -
delta - HCH |  | mg/kg ds |  |  |  | < 0.001 | < 0.0011 | @
chloordaan (cis) |  | mg/kg ds |  |  |  | < 0.001 | < 0.0011
chloordaan (trans) |  | mg/kg ds |  |  |  | < 0.001 | < 0.0011
pentachloorbenzeen |  | mg/kg ds | 0.0025 | 0.0025 | 5 | < 0.001 | < 0.0011 | -
hexachloorbenzeen |  | mg/kg ds | 0.0085 | 0.027 | 1.4 | < 0.001 | < 0.0011 | -
hexachloorbutadieen |  | mg/kg ds | 0.003 |  |  | < 0.001 | < 0.0011 | -
Sommaties
som DDD |  | mg/kg ds | 0.02 | 0.84 | 34 | 0.01 | 0.016 | -
som DDE |  | mg/kg ds | 0.1 | 0.13 | 1.3 | 0.005 | 0.0073 | -
som DDT |  | mg/kg ds | 0.2 | 0.2 | 1 | 0.001 | < 0.0022 | -
som drins (3) |  | mg/kg ds | 0.015 | 0.04 | 0.14 | 0.002 | < 0.0033 | -
som c/t heptachloorepoxide |  | mg/kg ds | 0.002 | 0.002 | 0.1 | 0.001 | < 0.0022 | -
som chloordaan |  | mg/kg ds | 0.002 | 0.002 | 0.1 | 0.001 | < 0.0022 | -
som OCBs (landbodem) |  | mg/kg ds | 0.4 |  |  | 0.027 | 0.042 | -
Parameters |  |  | Toetsing |  |  | Monster | 7438794
2001-05-01
[6 empty] | Toetsoordeel | Niet Toepasbaar > Interventiewaarde
Analyse |  | Eenheid | AW | WO | IND | Ana.Res. | Std.Res. | T.Oordeel
Lutum/Humus
Organische stof |  | % (m/m ds) |  |  |  | 5.8 | 10
Lutum |  | % (m/m ds) |  |  |  | 12.9 | 25
Metalen ICP-AES
arseen (As) |  | mg/kg ds | 20 | 27 | 76 | 18 | 23 | WO
barium (Ba) |  | mg/kg ds |  |  |  | 83 | 140 | @
cadmium (Cd) |  | mg/kg ds | 0.6 | 1.2 | 4.3 | 0.54 | 0.69 | WO
chroom (Cr) |  | mg/kg ds | 55 | 62 | 180 | 54 | 71 | IND
kobalt (Co) |  | mg/kg ds | 15 | 35 | 190 | 6.7 | 11 | -
koper (Cu) |  | mg/kg ds | 40 | 54 | 190 | 240 | 330 | NT>I
kwik (Hg) (niet vluchtig) |  | mg/kg ds | 0.15 | 0.83 | 4.8 | 0.97 | 1.2 | IND
lood (Pb) |  | mg/kg ds | 50 | 210 | 530 | 91 | 110 | WO
molybdeen (Mo) |  | mg/kg ds | 1.5 | 88 | 190 | < 1.5 | < 1.0 | -
nikkel (Ni) |  | mg/kg ds | 35 | 39 | 100 | 21 | 32 | -
zink (Zn) |  | mg/kg ds | 140 | 200 | 720 | 260 | 370 | IND
Chloride
oplosbaar chloride |  | mg/kg ds |  |  |  | 15000 | 15000 | @
Minerale olie
minerale olie (florisil clean-up) |  | mg/kg ds | 190 | 190 | 500 | 730 | 1300 | NT
Polycyclische koolwaterstoffen
naftaleen |  | mg/kg ds |  |  |  | 1.7 | 1.7
fenantreen |  | mg/kg ds |  |  |  | 1 | 1
anthraceen |  | mg/kg ds |  |  |  | 0.73 | 0.73
fluoranteen |  | mg/kg ds |  |  |  | 1.2 | 1.2
benzo(a)antraceen |  | mg/kg ds |  |  |  | 0.54 | 0.54
chryseen |  | mg/kg ds |  |  |  | 0.74 | 0.74
benzo(k)fluoranteen |  | mg/kg ds |  |  |  | 0.39 | 0.39
benzo(a)pyreen |  | mg/kg ds |  |  |  | 0.53 | 0.53
benzo(ghi)peryleen |  | mg/kg ds |  |  |  | 0.47 | 0.47
indeno(1,2,3-cd)pyreen |  | mg/kg ds |  |  |  | 0.42 | 0.42
Sommaties
som PAK (10) |  | mg/kg ds | 1.5 | 6.8 | 40 | 7.7 | 7.7 | IND
Polychloorbifenylen
PCB - 28 |  | mg/kg ds |  |  |  | 0.003 | 0.0052
PCB - 52 |  | mg/kg ds |  |  |  | 0.005 | 0.0086
PCB - 101 |  | mg/kg ds |  |  |  | 0.012 | 0.021
PCB - 118 |  | mg/kg ds |  |  |  | 0.008 | 0.014
PCB - 138 |  | mg/kg ds |  |  |  | 0.014 | 0.024
PCB - 153 |  | mg/kg ds |  |  |  | 0.019 | 0.033
PCB - 180 |  | mg/kg ds |  |  |  | 0.014 | 0.024
Sommaties
som PCBs (7) |  | mg/kg ds | 0.02 | 0.04 | 0.5 | 0.075 | 0.13 | IND
Chloorfenolen
pentachloorfenol |  | mg/kg ds | 0.003 | 1.4 | 5 | < 0.003 | < 0.0036 | -
Organochloorbestrijdingsmiddelen
2,4-DDD (o,p-DDD) |  | mg/kg ds |  |  |  | < 0.005 | 0.006
4,4-DDD (p,p-DDD) |  | mg/kg ds |  |  |  | 0.002 | 0.0034
2,4-DDE (o,p-DDE) |  | mg/kg ds |  |  |  | < 0.001 | < 0.0012
4,4-DDE (p,p-DDE) |  | mg/kg ds |  |  |  | 0.002 | 0.0034
2,4-DDT (o,p-DDT) |  | mg/kg ds |  |  |  | < 0.001 | < 0.0012
4,4-DDT (p,p-DDT) |  | mg/kg ds |  |  |  | < 0.001 | < 0.0012
aldrin |  | mg/kg ds |  |  |  | < 0.001 | < 0.0012
dieldrin |  | mg/kg ds |  |  |  | < 0.001 | < 0.0012
endrin |  | mg/kg ds |  |  |  | < 0.001 | < 0.0012
telodrin |  | mg/kg ds |  |  |  | < 0.001 | < 0.0012
isodrin |  | mg/kg ds |  |  |  | < 0.001 | < 0.0012
heptachloor |  | mg/kg ds | 0.0007 | 0.0007 | 0.1 | < 0.001 | < 0.0012 | -
heptachloorepoxide (cis) |  | mg/kg ds |  |  |  | < 0.001 | < 0.0012
heptachloorepoxide (trans) |  | mg/kg ds |  |  |  | < 0.001 | < 0.0012
alfa-endosulfan |  | mg/kg ds | 0.0009 | 0.0009 | 0.1 | < 0.001 | < 0.0012 | -
endosulfansulfaat |  | mg/kg ds |  |  |  | < 0.002 | < 0.0024 | @
alfa - HCH |  | mg/kg ds | 0.001 | 0.001 | 0.5 | < 0.001 | < 0.0012 | -
beta - HCH |  | mg/kg ds | 0.002 | 0.002 | 0.5 | < 0.001 | < 0.0012 | -
gamma - HCH (lindaan) |  | mg/kg ds | 0.003 | 0.04 | 0.5 | < 0.001 | < 0.0012 | -
delta - HCH |  | mg/kg ds |  |  |  | < 0.001 | < 0.0012 | @
chloordaan (cis) |  | mg/kg ds |  |  |  | < 0.001 | < 0.0012
chloordaan (trans) |  | mg/kg ds |  |  |  | < 0.001 | < 0.0012
pentachloorbenzeen |  | mg/kg ds | 0.0025 | 0.0025 | 5 | < 0.001 | < 0.0012 | -
hexachloorbenzeen |  | mg/kg ds | 0.0085 | 0.027 | 1.4 | < 0.001 | < 0.0012 | -
hexachloorbutadieen |  | mg/kg ds | 0.003 |  |  | < 0.001 | < 0.0012 | -
Sommaties
som DDD |  | mg/kg ds | 0.02 | 0.84 | 34 | 0.006 | 0.0095 | -
som DDE |  | mg/kg ds | 0.1 | 0.13 | 1.3 | 0.003 | 0.0047 | -
som DDT |  | mg/kg ds | 0.2 | 0.2 | 1 | 0.001 | < 0.0024 | -
som drins (3) |  | mg/kg ds | 0.015 | 0.04 | 0.14 | 0.002 | < 0.0036 | -
som c/t heptachloorepoxide |  | mg/kg ds | 0.002 | 0.002 | 0.1 | 0.001 | < 0.0024 | -
som chloordaan |  | mg/kg ds | 0.002 | 0.002 | 0.1 | 0.001 | < 0.0024 | -
som OCBs (landbodem) |  | mg/kg ds | 0.4 |  |  | 0.02 | 0.035 | -
Parameters |  |  | Toetsing |  |  | Monster | 7438796
2001-06-01
[6 empty] | Toetsoordeel | Niet Toepasbaar > industrie
Analyse |  | Eenheid | AW | WO | IND | Ana.Res. | Std.Res. | T.Oordeel
Lutum/Humus
Organische stof |  | % (m/m ds) |  |  |  | 4.6 | 10
Lutum |  | % (m/m ds) |  |  |  | 14.8 | 25
Metalen ICP-AES
arseen (As) |  | mg/kg ds | 20 | 27 | 76 | 14 | 18 | -
barium (Ba) |  | mg/kg ds |  |  |  | 62 | 92 | @
cadmium (Cd) |  | mg/kg ds | 0.6 | 1.2 | 4.3 | 0.47 | 0.61 | WO
chroom (Cr) |  | mg/kg ds | 55 | 62 | 180 | 40 | 50 | -
kobalt (Co) |  | mg/kg ds | 15 | 35 | 190 | 5.7 | 8.3 | -
koper (Cu) |  | mg/kg ds | 40 | 54 | 190 | 120 | 160 | IND
kwik (Hg) (niet vluchtig) |  | mg/kg ds | 0.15 | 0.83 | 4.8 | 0.84 | 0.98 | IND
lood (Pb) |  | mg/kg ds | 50 | 210 | 530 | 77 | 94 | WO
molybdeen (Mo) |  | mg/kg ds | 1.5 | 88 | 190 | < 1.5 | < 1.0 | -
nikkel (Ni) |  | mg/kg ds | 35 | 39 | 100 | 17 | 24 | -
zink (Zn) |  | mg/kg ds | 140 | 200 | 720 | 200 | 280 | IND
Chloride
oplosbaar chloride |  | mg/kg ds |  |  |  | 12000 | 12000 | @
Minerale olie
minerale olie (florisil clean-up) |  | mg/kg ds | 190 | 190 | 500 | 470 | 1000 | NT
Polycyclische koolwaterstoffen
naftaleen |  | mg/kg ds |  |  |  | 1.3 | 1.3
fenantreen |  | mg/kg ds |  |  |  | 0.93 | 0.93
anthraceen |  | mg/kg ds |  |  |  | 0.49 | 0.49
fluoranteen |  | mg/kg ds |  |  |  | 1.5 | 1.5
benzo(a)antraceen |  | mg/kg ds |  |  |  | 0.7 | 0.7
chryseen |  | mg/kg ds |  |  |  | 0.77 | 0.77
benzo(k)fluoranteen |  | mg/kg ds |  |  |  | 0.28 | 0.28
benzo(a)pyreen |  | mg/kg ds |  |  |  | 0.63 | 0.63
benzo(ghi)peryleen |  | mg/kg ds |  |  |  | 0.45 | 0.45
indeno(1,2,3-cd)pyreen |  | mg/kg ds |  |  |  | 0.5 | 0.5
Sommaties
som PAK (10) |  | mg/kg ds | 1.5 | 6.8 | 40 | 7.6 | 7.6 | IND
Polychloorbifenylen
PCB - 28 |  | mg/kg ds |  |  |  | 0.001 | 0.0022
PCB - 52 |  | mg/kg ds |  |  |  | 0.004 | 0.0087
PCB - 101 |  | mg/kg ds |  |  |  | 0.009 | 0.02
PCB - 118 |  | mg/kg ds |  |  |  | 0.006 | 0.013
PCB - 138 |  | mg/kg ds |  |  |  | 0.002 | 0.0043
PCB - 153 |  | mg/kg ds |  |  |  | 0.013 | 0.028
PCB - 180 |  | mg/kg ds |  |  |  | 0.006 | 0.013
Sommaties
som PCBs (7) |  | mg/kg ds | 0.02 | 0.04 | 0.5 | 0.041 | 0.089 | IND
Chloorfenolen
pentachloorfenol |  | mg/kg ds | 0.003 | 1.4 | 5 | < 0.003 | < 0.0046 | -
Organochloorbestrijdingsmiddelen
2,4-DDD (o,p-DDD) |  | mg/kg ds |  |  |  | < 0.004 | 0.0061
4,4-DDD (p,p-DDD) |  | mg/kg ds |  |  |  | 0.002 | 0.0043
2,4-DDE (o,p-DDE) |  | mg/kg ds |  |  |  | < 0.001 | < 0.0015
4,4-DDE (p,p-DDE) |  | mg/kg ds |  |  |  | 0.001 | 0.0022
2,4-DDT (o,p-DDT) |  | mg/kg ds |  |  |  | < 0.001 | < 0.0015
4,4-DDT (p,p-DDT) |  | mg/kg ds |  |  |  | < 0.001 | < 0.0015
aldrin |  | mg/kg ds |  |  |  | < 0.001 | < 0.0015
dieldrin |  | mg/kg ds |  |  |  | < 0.001 | < 0.0015
endrin |  | mg/kg ds |  |  |  | < 0.001 | < 0.0015
telodrin |  | mg/kg ds |  |  |  | < 0.001 | < 0.0015
isodrin |  | mg/kg ds |  |  |  | < 0.001 | < 0.0015
heptachloor |  | mg/kg ds | 0.0007 | 0.0007 | 0.1 | < 0.001 | < 0.0015 | -
heptachloorepoxide (cis) |  | mg/kg ds |  |  |  | < 0.001 | < 0.0015
heptachloorepoxide (trans) |  | mg/kg ds |  |  |  | < 0.001 | < 0.0015
alfa-endosulfan |  | mg/kg ds | 0.0009 | 0.0009 | 0.1 | < 0.001 | < 0.0015 | -
endosulfansulfaat |  | mg/kg ds |  |  |  | < 0.002 | < 0.0030 | @
alfa - HCH |  | mg/kg ds | 0.001 | 0.001 | 0.5 | < 0.001 | < 0.0015 | -
beta - HCH |  | mg/kg ds | 0.002 | 0.002 | 0.5 | < 0.001 | < 0.0015 | -
gamma - HCH (lindaan) |  | mg/kg ds | 0.003 | 0.04 | 0.5 | < 0.001 | < 0.0015 | -
delta - HCH |  | mg/kg ds |  |  |  | < 0.001 | < 0.0015 | @
chloordaan (cis) |  | mg/kg ds |  |  |  | < 0.001 | < 0.0015
chloordaan (trans) |  | mg/kg ds |  |  |  | < 0.001 | < 0.0015
pentachloorbenzeen |  | mg/kg ds | 0.0025 | 0.0025 | 5 | < 0.001 | < 0.0015 | -
hexachloorbenzeen |  | mg/kg ds | 0.0085 | 0.027 | 1.4 | < 0.001 | < 0.0015 | -
hexachloorbutadieen |  | mg/kg ds | 0.003 |  |  | < 0.001 | < 0.0015 | -
Sommaties
som DDD |  | mg/kg ds | 0.02 | 0.84 | 34 | 0.005 | 0.01 | -
som DDE |  | mg/kg ds | 0.1 | 0.13 | 1.3 | 0.002 | 0.0037 | -
som DDT |  | mg/kg ds | 0.2 | 0.2 | 1 | 0.001 | < 0.0030 | -
som drins (3) |  | mg/kg ds | 0.015 | 0.04 | 0.14 | 0.002 | < 0.0046 | -
som c/t heptachloorepoxide |  | mg/kg ds | 0.002 | 0.002 | 0.1 | 0.001 | < 0.0030 | -
som chloordaan |  | mg/kg ds | 0.002 | 0.002 | 0.1 | 0.001 | < 0.0030 | -
som OCBs (landbodem) |  | mg/kg ds | 0.4 |  |  | 0.018 | 0.04 | -
Parameters |  |  | Toetsing |  |  | Monster | 7438798
2001-07-01
[6 empty] | Toetsoordeel | Niet Toepasbaar > industrie
Analyse |  | Eenheid | AW | WO | IND | Ana.Res. | Std.Res. | T.Oordeel
Lutum/Humus
Organische stof |  | % (m/m ds) |  |  |  | 5.7 | 10
Lutum |  | % (m/m ds) |  |  |  | 10 | 25
Metalen ICP-AES
arseen (As) |  | mg/kg ds | 20 | 27 | 76 | 9.3 | 13 | -
barium (Ba) |  | mg/kg ds |  |  |  | 42 | 81 | @
cadmium (Cd) |  | mg/kg ds | 0.6 | 1.2 | 4.3 | 0.28 | 0.37 | -
chroom (Cr) |  | mg/kg ds | 55 | 62 | 180 | 28 | 40 | -
kobalt (Co) |  | mg/kg ds | 15 | 35 | 190 | 3.9 | 7.3 | -
koper (Cu) |  | mg/kg ds | 40 | 54 | 190 | 19 | 28 | -
kwik (Hg) (niet vluchtig) |  | mg/kg ds | 0.15 | 0.83 | 4.8 | 0.39 | 0.48 | WO
lood (Pb) |  | mg/kg ds | 50 | 210 | 530 | 42 | 54 | WO
molybdeen (Mo) |  | mg/kg ds | 1.5 | 88 | 190 | < 1.5 | < 1.0 | -
nikkel (Ni) |  | mg/kg ds | 35 | 39 | 100 | 10 | 18 | -
zink (Zn) |  | mg/kg ds | 140 | 200 | 720 | 110 | 170 | WO
Chloride
oplosbaar chloride |  | mg/kg ds |  |  |  | 11000 | 11000 | @
Minerale olie
minerale olie (florisil clean-up) |  | mg/kg ds | 190 | 190 | 500 | 340 | 600 | NT
Polycyclische koolwaterstoffen
naftaleen |  | mg/kg ds |  |  |  | 0.23 | 0.23
fenantreen |  | mg/kg ds |  |  |  | 0.63 | 0.63
anthraceen |  | mg/kg ds |  |  |  | 0.41 | 0.41
fluoranteen |  | mg/kg ds |  |  |  | 2.2 | 2.2
benzo(a)antraceen |  | mg/kg ds |  |  |  | 1.1 | 1.1
chryseen |  | mg/kg ds |  |  |  | 1.4 | 1.4
benzo(k)fluoranteen |  | mg/kg ds |  |  |  | 0.84 | 0.84
benzo(a)pyreen |  | mg/kg ds |  |  |  | 1.1 | 1.1
benzo(ghi)peryleen |  | mg/kg ds |  |  |  | 0.71 | 0.71
indeno(1,2,3-cd)pyreen |  | mg/kg ds |  |  |  | 0.66 | 0.66
Sommaties
som PAK (10) |  | mg/kg ds | 1.5 | 6.8 | 40 | 9.3 | 9.3 | IND
Polychloorbifenylen
PCB - 28 |  | mg/kg ds |  |  |  | < 0.001 | < 0.0012
PCB - 52 |  | mg/kg ds |  |  |  | < 0.002 | 0.0025
PCB - 101 |  | mg/kg ds |  |  |  | 0.002 | 0.0035
PCB - 118 |  | mg/kg ds |  |  |  | 0.001 | 0.0018
PCB - 138 |  | mg/kg ds |  |  |  | 0.002 | 0.0035
PCB - 153 |  | mg/kg ds |  |  |  | 0.003 | 0.0053
PCB - 180 |  | mg/kg ds |  |  |  | 0.001 | 0.0018
Sommaties
som PCBs (7) |  | mg/kg ds | 0.02 | 0.04 | 0.5 | 0.011 | 0.019 | -
Chloorfenolen
pentachloorfenol |  | mg/kg ds | 0.003 | 1.4 | 5 | < 0.003 | < 0.0037 | -
Organochloorbestrijdingsmiddelen
2,4-DDD (o,p-DDD) |  | mg/kg ds |  |  |  | < 0.001 | < 0.0012
4,4-DDD (p,p-DDD) |  | mg/kg ds |  |  |  | < 0.001 | < 0.0012
2,4-DDE (o,p-DDE) |  | mg/kg ds |  |  |  | < 0.001 | < 0.0012
4,4-DDE (p,p-DDE) |  | mg/kg ds |  |  |  | < 0.001 | < 0.0012
2,4-DDT (o,p-DDT) |  | mg/kg ds |  |  |  | < 0.001 | < 0.0012
4,4-DDT (p,p-DDT) |  | mg/kg ds |  |  |  | < 0.001 | < 0.0012
aldrin |  | mg/kg ds |  |  |  | < 0.001 | < 0.0012
dieldrin |  | mg/kg ds |  |  |  | < 0.001 | < 0.0012
endrin |  | mg/kg ds |  |  |  | < 0.001 | < 0.0012
telodrin |  | mg/kg ds |  |  |  | < 0.001 | < 0.0012
isodrin |  | mg/kg ds |  |  |  | < 0.001 | < 0.0012
heptachloor |  | mg/kg ds | 0.0007 | 0.0007 | 0.1 | < 0.001 | < 0.0012 | -
heptachloorepoxide (cis) |  | mg/kg ds |  |  |  | < 0.001 | < 0.0012
heptachloorepoxide (trans) |  | mg/kg ds |  |  |  | < 0.001 | < 0.0012
alfa-endosulfan |  | mg/kg ds | 0.0009 | 0.0009 | 0.1 | < 0.001 | < 0.0012 | -
endosulfansulfaat |  | mg/kg ds |  |  |  | < 0.002 | < 0.0025 | @
alfa - HCH |  | mg/kg ds | 0.001 | 0.001 | 0.5 | < 0.001 | < 0.0012 | -
beta - HCH |  | mg/kg ds | 0.002 | 0.002 | 0.5 | < 0.001 | < 0.0012 | -
gamma - HCH (lindaan) |  | mg/kg ds | 0.003 | 0.04 | 0.5 | < 0.001 | < 0.0012 | -
delta - HCH |  | mg/kg ds |  |  |  | < 0.001 | < 0.0012 | @
chloordaan (cis) |  | mg/kg ds |  |  |  | < 0.001 | < 0.0012
chloordaan (trans) |  | mg/kg ds |  |  |  | < 0.001 | < 0.0012
pentachloorbenzeen |  | mg/kg ds | 0.0025 | 0.0025 | 5 | < 0.001 | < 0.0012 | -
hexachloorbenzeen |  | mg/kg ds | 0.0085 | 0.027 | 1.4 | < 0.001 | < 0.0012 | -
hexachloorbutadieen |  | mg/kg ds | 0.003 |  |  | < 0.001 | < 0.0012 | -
Sommaties
som DDD |  | mg/kg ds | 0.02 | 0.84 | 34 | 0.001 | < 0.0025 | -
som DDE |  | mg/kg ds | 0.1 | 0.13 | 1.3 | 0.001 | < 0.0025 | -
som DDT |  | mg/kg ds | 0.2 | 0.2 | 1 | 0.001 | < 0.0025 | -
som drins (3) |  | mg/kg ds | 0.015 | 0.04 | 0.14 | 0.002 | < 0.0037 | -
som c/t heptachloorepoxide |  | mg/kg ds | 0.002 | 0.002 | 0.1 | 0.001 | < 0.0025 | -
som chloordaan |  | mg/kg ds | 0.002 | 0.002 | 0.1 | 0.001 | < 0.0025 | -
som OCBs (landbodem) |  | mg/kg ds | 0.4 |  |  | 0.015 | < 0.026 | -
GCMS - organotin verbindingen
tributyltin |  | mgSn/kg ds | 0.065 | 0.065 | 0.065 | < 0.004 | < 0.0049 | -
trifenyltin |  | mgSn/kg ds |  |  |  | < 0.004 | < 0.0049
GCMS - organotin verbindingen (som)
som TBT TFT |  | mgSn/kg ds | 0.15 |  |  | 0.015 | < 0.026 | -
Legenda
@ | Geen toetsoordeel mogelijk
NT>I | Niet toepasbaar > Interventiewaarde
NT | Niet toepasbaar
- | <= Achtergrondwaarde
IND | Industrie
WO | Wonen